## Sheet1
DOCUMENTATIE TEHNICA
DESCRIEREA OPERATIILOR TEHNOLOGICE IN PRODUCEREA CARAMIZILOR CU GOLURI
MATERIA PRIMA- amestec de argila si agregate minerale de rau (nisip)
Beneficiar:
Intocmit de : s.c. FIAMMAPROGET s.r.l. prin ing. S.I.M.O. Barna Alexandru
CUPRINS | [9 empty] | PAG.
A. OPERATII TEHNOLOGICE SI PARAMETRI IN FLUXUL DE PRODUCTIE | [9 empty] | 2
B. BILANT DE MATERIALE PE FLUXUL TEHNOLOGIC | [9 empty] | 3
C. CAPACITATILE DE PRODUCTIE PE UTILAJE PRINCIPALE | [9 empty] | 4
| CUPTOR TUNEL | [8 empty] | 5
| USCATOR TUNEL | [8 empty] | 7
D. LISTA CU UTILAJELE DIN FLUXUL TEHNOLOGIC | [9 empty] | 12
E. CALCULUL APROXIMATIV AL COSTURILOR DE PRODUCTIE | [9 empty] | 20
DESCRIERE FLUX TEHNOLOGIC
A. OPERATII TEHNOLOGICE SI PARAMETRI IN FLUXUL DE PRODUCTIE :
| 1 | Depozitare materii prime
| 2 | Dozare-amestecare materii prime
| 3 | Depozitare materie prima preparata
| 4 | Dozare-maruntire
| 5 | Fasonare caramizi
| 6 | Uscare-sortare caramizi
| 7 | Ardere-sortare caramizi
| 8 | Paletizare
| 9 | Depozitare produs finit
In procesul de fabricatie se utilizeaza ca matrii prime ,argila bruta si nisip de balastiera
cu o granulatie mai mica de 1 mm. Umiditatea materiilor prime este controlata la operatia
tehnologica de preparare amestec. Parametrii de lucru sunt prezentati in tabelul de mai jos :
| PROPRIETATE MATERIE PRIMA |  |  |  | Val. | UM
| Umiditate amestec fasonat |  |  |  | 17.5 | %
| Umiditate amestec preparare |  |  |  | 16.5 | %
| Umiditate deseu uscat |  |  |  | 2 | %
| Raport amestec: nisip /argila |  |  |  | 1;1
| Umiditate argila si nisip (medie) |  |  |  | 13 | %
ARGILA
| Indice de plasticitate IP |  |  | 30-36 | %
| Putere lianta |  |  | 220.5 | gF/cmp
Contractia la uscare in functie de timp si pierderea de umiditate
| Timp [ore] |  | 6 | 20 | 26 | 32 | Etuva
| Pierdere umiditate [%] |  | 6.8 | 12 | 14 | 15.4 | 17.8
| Contractie uscare [%] |  | 3.5 | 8 | 9 | 9 | 9
| Temperatura [grade] |  | 40 | 40 | 40 | 40 | 70
|  | Contractie uscare [%] |  |  | 9
|  | Umiditate critica uscare [%] |  |  | 5.8
Variatia granulometriei pentru NISIP
| Diametru sita [mm] |  |  | >2.5mm | 0.6 | 0.2 | 0.09 | 0.063 | <0.06
| Rest pe sita [%] |  |  | 4 | 40.4 | 53.31 | 0.08 | 0.16 | 2.05
ARGILA +NISIP 39.7%
| Putere lianta amestec |  |  | 204.3 | gF/cmp
Contracta la uscare in functie de timp si pierderea de umiditate
| Timp [ore] |  | 6 | 20 | 26 | 32 | Etuva
| Pierdere umiditate [%] |  | 3.5 | 7 | 8.9 | 12.5 | 17.5
| Contractie uscare [%] |  | 2.9 | 4.5 | 5 | 5.2 | 5.2
| Temperatura [grade] |  | 40 | 40 | 40 | 40 | 70
|  | Contractie uscare [%] |  |  | 5.2
|  | Umiditate critica uscare [%] |  |  | 8.6
| PARAMETRII TENOLOGICI |  |  |  |  | Val. | UM
| PREPARARE |  |  | Umiditate amestec |  | 15-16 | %
|  |  |  | Textura amestec |  | 35 -40 | %
|  |  |  | Dmax maruntire |  | 4
| DOZARE-MARUNTIRE |  |  | Dmax maruntire |  | 2
| FASONARE |  |  | Vacuum presa |  | -0,90 | Bar
|  |  |  | Presiune lucru |  | 17-18 | Bar
|  |  |  | Umiditate amestec |  | 17-17.5 | %
| USCARE |  |  | T de uscare |  | 80-85 | Grade
|  |  |  | Umiditate reziduala |  | 2 | %
| ARDERE |  |  | T de ardere |  | 950-980 | Grade
B. BILANT DE MATERIALE PE FLUXUL TEHNOLOGIC (pentru1000 Kg produs finit)
| Operatia tehnologica |  |  |  | M Intrat | M Iesit | P-R | P-R | K
[5 empty] | [Kg] | [Kg] | [%] | [Kg]
| Dozare Argila (U 13%) |  |  |  | 629.7048 | 629.7048 |  |  | 0.6297048
| Dozare Nisip (U 13%) |  |  |  | 629.7048 | 629.7048 |  |  | 0.6297048
| Dozare Deseu (U 2%) |  |  |  | 22.90478 | 22.90478 |  |  | 0.02290478
| Dozare Apa |  |  |  | 56.7671 | 56.7671 |  |  | 0.0567671
| Preparare AMESTEC |  |  |  | 1339.081 | 1339.081 |  |  | 1.339081
| Dozare AMESTEC |  |  |  | 1339.081 | 1339.081 |  |  | 1.339081
| FASONARE |  |  |  | 1339.081 | 1355.313 | 1.197605 | 16.23129 | 1.339081
| USCARE |  |  |  | 1355.313 | 1145.239 | 15.5 | 210.0735 | 1.355313
| SORTARE USCAT |  |  |  | 1145.239 | 1122.334 | 2 | 22.90478 | 1.145239
| ARDERE |  |  |  | 1122.334 | 1010.101 | 10 | 112.2334 | 1.122334
| SORTARE ARS |  |  |  | 1010.101 | 1000 | 1 | 10.10101 | 1.010101
| PALETIZARE |  |  |  | 1000 | 1000 |  |  | 1
| EXPEDIERE |  |  |  | 1000 | 1000 |  |  | 1
|  |  | M Intrat | Cantitatea de material intrat in faza tehnologica
|  |  | M Iesit | Cantitatea de material iesit din faza tehnologica
|  |  | P-R | Pierderi(recirculari) de material pe faza tehnologica
|  |  | K | Raportul materialului intrat fata de produsul finit
C. CAPACITATILE DE PRODUCTIE PE UTILAJE PRINCIPALE
1 | CUPTOR TUNEL
Cuptorul tunel a fost proiectat pentru o productie de caramizi cu goluri format 290x240x188
Caramizile sunt destinate constructilor cu pereti portanti (marca min 100)
| 1 | Capacitate cuptor |  |  |  | Qm= | 285 | t/24h
[6 empty] | Qm= | 11.875 | t/h
| 2 | Dimensiuni utile cuptor
|  |  | Latime |  |  | lu= | 3.91 | m
|  |  | Inaltime |  |  | Hu= | 1.95 | m
| 3 | Dimensiuni exrerioare cuptor
|  |  | Lungime |  |  | L= | 104 | m
|  |  | Latime |  |  | l= | 5.1 | m
|  |  | Inaltime (cuptor+tubulatura) |  |  | H= | 5.3 | m
| 4 | Incarcatura utila pe vagonet |  |  |  | Qu= | 8.175 | t/vag
|  | Nr. caramizi pe vagonet |  |  |  | Nc= | 654 | buc./vag.
|  | Greutate caramida arsa |  |  |  | mc= | 12.5 | Kg
| 5 | Regim impingere in cuptor |  |  |  | R= | 1.452599 | Vag./h | 41.30526 | min/vag
|  | Vagoane in cuptor |  |  |  |  | 39 | Vag.
|  | Curba ardere cuptor |  |  |  |  | 26.84842 | h
|  | Vagoane iesite din cuptor |  |  |  | Nv/24h= | 34.86239 | Vag./24h
|  | Nr. caramizi iesite din cuptor |  |  |  | Nc/24h= | 22800 | buc/24h
| 6 | Combustibil utilizat CH4(metan) |  |  |  | Q= | 8500 | Kcal./Nmc
| 7 | Temperatura de lucru |  |  |  | T= | 950 | C°
| 8 | Numar arzatoare |  |  |  | Nar= | 76 | Buc.
| 9 | Temperatura aer combustie |  |  |  | Ta= | 25 | C°
| 10 | Dimensiuni vagonet
|  |  | Lungime |  |  | L= | 3.76 | m
|  |  | Latime |  |  | .l= | 2.6 | m
|  |  | Grosime refractar |  |  | S= | 0.23 | m
Se considera ca :
|  | Temperatura gazelor evacuate la cosul de fum este: | [5 empty] | 80 | C°
|  | Temperatura masei arse iesite din cuptor este: | [5 empty] | 50 | C°
|  | Temperatura medie a vagonetului iesit din cuptor este: | [5 empty] | 100 | C°
|  | Temperatura medie a vagonetului este: (T-100)/lnT/100 | [5 empty] | 377.561 | C°
|  | Temperatura aerului cald recuperat: | [5 empty] | 250 | C°
……………………………………………………………………………………………………………………….